## Desarrollo Madurez
Datos Madurez | [7 empty] | Madurez
Edad | Temperatura | Resistencia | dt | T prom | Madurez | Madurez Plowman |  | Tr | 25 | C
[días] | [°C] | MPa | dias | C | C*h | C*dia | C*hr | Td | 0 | C
0 | 29 | 0 | 0 | - | 0 | 0 | 0 | teq | 13.27 | C
0.25 | 39 | 0.39 | 0.25 | 34 | 8.5 | 7 | 168 | t | 13.27 | dias
0.5 | 49 | 0.88 | 0.25 | 44 | 19.5 | 14 | 336 | M | 331.75 | C dia
0.75 | 54 | 1.42 | 0.25 | 51.5 | 32.375 | 21 | 504
1 | 59 | 2.01 | 0.25 | 56.5 | 46.5 | 28 | 672 |  | Madurez | dias
1.5 | 64 | 3.29 | 0.5 | 61.5 | 77.25 | 42 | 1008 | sup | 343.5 | 10
2 | 59 | 4.47 | 0.5 | 61.5 | 108 | 56 | 1344 | inf | 320.5 | 9
2.5 | 48 | 5.43 | 0.5 | 53.5 | 134.75 | 70 | 1680
3 | 44 | 6.31 | 0.5 | 46 | 157.75 | 84 | 2016 | Interpolando |  | Es decir, a los 6,6 dias el hormigon tendra una resistencia similar al laboratorio
3.5 | 39 | 7.09 | 0.5 | 41.5 | 178.5 | 98 | 2352 | dias | 9.48913
4 | 34 | 7.77 | 0.5 | 36.5 | 196.75 | 112 | 2688
4.5 | 29 | 8.35 | 0.5 | 31.5 | 212.5 | 126 | 3024 | Ahora debo estimar en cuantos dias se alcanza el 85%
5 | 26 | 8.87 | 0.5 | 27.5 | 226.25 | 140 | 3360
5.5 | 26 | 9.39 | 0.5 | 26 | 239.25 | 154 | 3696
6 | 23 | 9.85 | 0.5 | 24.5 | 251.5 | 168 | 4032 | Defectuoso | 10%
7 | 23 | 10.77 | 1 | 23 | 274.5 | 196 | 4704 | t | 1.282
8 | 23 | 11.69 | 1 | 23 | 297.5 | 224 | 5376 | desviacion | 4 | Mpa
9 | 23 | 12.61 | 1 | 23 | 320.5 | 252 | 6048
10 | 23 | 13.53 | 1 | 23 | 343.5 | 280 | 6720 | fcm | 22.128 | Mpa
11 | 23 | 14.45 | 1 | 23 | 366.5 | 308 | 7392
14 | 23 | 17.21 | 3 | 23 | 435.5 | 392 | 9408 | K1 | K2 | Resultado
21 | 23 | 23.65 | 7 | 23 | 596.5 | 588 | 14112 | 1 | 3.304491 | 6.31
28 | 23 | 30.09 | 7 | 23 | 757.5 | 784 | 18816 | 1 | 4.274527 | 30.09
Hormigon | [7 empty] | Inversa
DATOS | [7 empty] | 4.406562 | -3.406562
Hormigón | G20 (10) | [6 empty] | -1.030889 | 1.030889
fc (Mpa) | 20
Desviación Estándar | 4 MPa | [6 empty] | Resultado
Tr | 23 °C | [6 empty] | K1 | -74.69805
TD | 0 °C | [6 empty] | K2 | 24.51453
Resistencia requerida | [7 empty] | Indice de Madurez
Post Tensado | 85% | [6 empty] | R(M) | 22.128
fc (Mpa) | 17 | [6 empty] | M | 8907.183 | C hr
[9 empty] | 371.1326 | C dia
Resistencia del lab
[9 empty] | Madurez | dias
x | y | [6 empty] | sup | 392 | 14
17.21 | 14 | [6 empty] | inf | 308 | 11
14.45 | 11
Interpolando
Interpolando | [7 empty] | dias | 13.25474
dias | 13.77174
Para lograr el 85%

## Datos Madurez
DATOS GRUPO 1 |  | Edad | Temperatura | Resistencia | DATOS GRUPO 2 |  | Edad | Temperatura | Resistencia
|  | [días] | [°C] | MPa |  |  | [días] | [°C] | MPa
|  | 0 | 25 | 0 |  |  | 0 | 28 | 0
|  | 0.25 | 36 | 0.45 |  |  | 0.25 | 38 | 0.57
|  | 0.5 | 46 | 1.03 |  |  | 0.5 | 47 | 1.28
|  | 0.75 | 51 | 1.66 |  |  | 0.75 | 53 | 2.07
|  | 1 | 56 | 2.36 |  |  | 1 | 58 | 2.94
|  | 1.5 | 60 | 3.86 |  |  | 1.5 | 63 | 4.83
|  | 2 | 55 | 5.24 |  |  | 2 | 58 | 6.57
|  | 2.5 | 46 | 6.39 |  |  | 2.5 | 48 | 8.01
|  | 3 | 41 | 7.41 |  |  | 3 | 44 | 9.33
|  | 3.5 | 36 | 8.31 |  |  | 3.5 | 38 | 10.47
|  | 4 | 31 | 9.09 |  |  | 4 | 32 | 11.43
|  | 4.5 | 27 | 9.76 |  |  | 4.5 | 28 | 12.27
|  | 5 | 22 | 10.31 |  |  | 5 | 26 | 13.05
|  | 5.5 | 21 | 10.84 |  |  | 5.5 | 23 | 13.74
|  | 6 | 20 | 11.34 |  |  | 6 | 22 | 14.4
|  | 7 | 20 | 12.34 |  |  | 7 | 22 | 15.72
|  | 8 | 20 | 13.34 |  |  | 8 | 22 | 17.04
|  | 9 | 20 | 14.34 |  |  | 9 | 22 | 18.36
DATOS |  | 10 | 20 | 15.34 | DATOS |  | 10 | 22 | 19.68
Hormigón | G25(10) | 11 | 20 | 16.34 | Hormigón | G30 (10) | 11 | 22 | 21
Desviación Estándar | 3,9 MPa | 14 | 20 | 19.34 | Desviación Estándar | 5,2 MPa | 14 | 22 | 24.96
Tr | 20 °C | 21 | 20 | 26.34 | Tr | 22 °C | 21 | 22 | 34.2
TD | 0 °C | 28 | 20 | 33.34 | TD °C | 0 | 28 | 22 | 43.44
DATOS GRUPO 3 |  | Edad | Temperatura | Resistencia | DATOS GRUPO 4 |  | Edad | Temperatura | Resistencia
|  | [días] | [°C] | MPa |  |  | [días] | [°C] | MPa
|  | 0 | 30 | 0 |  |  | 0 | 28 | 0
|  | 0.25 | 40 | 0.58 |  |  | 0.25 | 38 | 0.44
|  | 0.5 | 49 | 1.29 |  |  | 0.5 | 48 | 0.99
|  | 0.75 | 54 | 2.07 |  |  | 0.75 | 54 | 1.61
|  | 1 | 60 | 2.94 |  |  | 1 | 58 | 2.28
|  | 1.5 | 65 | 4.83 |  |  | 1.5 | 64 | 3.75
|  | 2 | 58 | 6.51 |  |  | 2 | 58 | 5.08
|  | 2.5 | 50 | 7.96 |  |  | 2.5 | 48 | 6.19
|  | 3 | 43 | 9.21 |  |  | 3 | 44 | 7.2
|  | 3.5 | 39 | 10.34 |  |  | 3.5 | 39 | 8.1
|  | 4 | 33 | 11.3 |  |  | 4 | 34 | 8.88
|  | 4.5 | 28 | 12.11 |  |  | 4.5 | 28 | 9.52
|  | 5 | 26 | 12.86 |  |  | 5 | 25 | 10.1
|  | 5.5 | 24 | 13.56 |  |  | 5.5 | 24 | 10.65
|  | 6 | 23 | 14.22 |  |  | 6 | 22 | 11.16
|  | 7 | 23 | 15.56 |  |  | 7 | 22 | 12.17
|  | 8 | 23 | 16.89 |  |  | 8 | 22 | 13.18
|  | 9 | 23 | 18.23 |  |  | 9 | 22 | 14.19
DATOS |  | 10 | 23 | 19.56 | DATOS |  | 10 | 22 | 15.2
Hormigón | G29 (10) | 11 | 23 | 20.89 | Hormigón | G23(10) | 11 | 22 | 16.22
Desviación Estándar | 4,7 MPa | 14 | 23 | 24.9 | Desviación Estándar | 4,4 MPa | 14 | 22 | 19.25
Tr | 23 °C | 21 | 23 | 34.23 | Tr | 22 °C | 21 | 22 | 26.34
TD | 0 °C | 28 | 23 | 43.57 | TD | 0 °C | 28 | 22 | 33.42
DATOS GRUPO 5 |  | Edad | Temperatura | Resistencia | DATOS GRUPO 6 |  | Edad | Temperatura | Resistencia
|  | [días] | [°C] | MPa |  |  | [días] | [°C] | MPa
|  | 0 | 29 | 0 |  |  | 0 | 27 | 0
|  | 0.25 | 39 | 0.39 |  |  | 0.25 | 37 | 0.74
|  | 0.5 | 49 | 0.88 |  |  | 0.5 | 47 | 1.68
|  | 0.75 | 54 | 1.42 |  |  | 0.75 | 52 | 2.72
|  | 1 | 59 | 2.01 |  |  | 1 | 56 | 3.84
|  | 1.5 | 64 | 3.29 |  |  | 1.5 | 62 | 6.32
|  | 2 | 59 | 4.47 |  |  | 2 | 57 | 8.6
|  | 2.5 | 48 | 5.43 |  |  | 2.5 | 47 | 10.48
|  | 3 | 44 | 6.31 |  |  | 3 | 42 | 12.16
|  | 3.5 | 39 | 7.09 |  |  | 3.5 | 37 | 13.64
|  | 4 | 34 | 7.77 |  |  | 4 | 32 | 14.92
|  | 4.5 | 29 | 8.35 |  |  | 4.5 | 28 | 16.04
|  | 5 | 26 | 8.87 |  |  | 5 | 25 | 17.04
|  | 5.5 | 26 | 9.39 |  |  | 5.5 | 24 | 18
|  | 6 | 23 | 9.85 |  |  | 6 | 21 | 18.84
|  | 7 | 23 | 10.77 |  |  | 7 | 21 | 20.52
|  | 8 | 23 | 11.69 |  |  | 8 | 21 | 22.2
|  | 9 | 23 | 12.61 |  |  | 9 | 21 | 23.88
DATOS |  | 10 | 23 | 13.53 | DATOS |  | 10 | 21 | 25.56
Hormigón | G20 (10) | 11 | 23 | 14.45 | Hormigón | G40 (10) | 11 | 21 | 27.24
Desviación Estándar | 4 MPa | 14 | 23 | 17.21 | Desviación Estándar | 4,8 MPa | 14 | 21 | 32.28
Tr | 23 °C | 21 | 23 | 23.65 | Tr | 21 °C | 21 | 21 | 44.04
TD | 0 °C | 28 | 23 | 30.09 | TD | 0 °C | 28 | 21 | 55.8
DATOS GRUPO 7 |  | Edad | Temperatura | Resistencia | DATOS GRUPO 8 |  | Edad | Temperatura | Resistencia
|  | [días] | [°C] | MPa |  |  | [días] | [°C] | MPa
|  | 0 | 29 | 0 |  |  | 0 | 31 | 0
|  | 0.25 | 39 | 1.07 |  |  | 0.25 | 41 | 0.92
|  | 0.5 | 49 | 2.42 |  |  | 0.5 | 52 | 2.09
|  | 0.75 | 55 | 3.93 |  |  | 0.75 | 56 | 3.35
|  | 1 | 60 | 5.58 |  |  | 1 | 62 | 4.75
|  | 1.5 | 64 | 9.1 |  |  | 1.5 | 66 | 7.72
|  | 2 | 60 | 12.4 |  |  | 2 | 61 | 10.46
|  | 2.5 | 48 | 15.04 |  |  | 2.5 | 52 | 12.8
|  | 3 | 43 | 17.41 |  |  | 3 | 45 | 14.83
|  | 3.5 | 39 | 19.55 |  |  | 3.5 | 41 | 16.67
|  | 4 | 33 | 21.37 |  |  | 4 | 36 | 18.29
|  | 4.5 | 30 | 23.02 |  |  | 4.5 | 30 | 19.64
|  | 5 | 26 | 24.45 |  |  | 5 | 28 | 20.9
|  | 5.5 | 24 | 25.77 |  |  | 5.5 | 26 | 22.07
|  | 6 | 23 | 27.03 |  |  | 6 | 25 | 23.2
|  | 7 | 23 | 29.56 |  |  | 7 | 25 | 25.45
|  | 8 | 23 | 32.09 |  |  | 8 | 25 | 27.7
|  | 9 | 23 | 34.62 |  |  | 9 | 25 | 29.95
DATOS |  | 10 | 23 | 37.15 | DATOS |  | 10 | 25 | 32.2
Hormigón | G55 (10) | 11 | 23 | 39.68 | Hormigón | G45 (10) | 11 | 25 | 34.45
Desviación Estándar | 6 MPa | 14 | 23 | 47.27 | Desviación Estándar | 6,7 MPa | 14 | 25 | 41.2
Tr | 23 °C | 21 | 23 | 64.98 | Tr | 25 °C | 21 | 25 | 56.95
TD | 0 °C | 28 | 23 | 82.69 | TD | 0 °C | 28 | 25 | 72.7
DATOS GRUPO 9 |  | Edad | Temperatura | Resistencia | DATOS GRUPO 10 |  | Edad | Temperatura | Resistencia
|  | [días] | [°C] | MPa |  |  | [días] | [°C] | MPa
|  | 0 | 32 | 0 |  |  | 0 | 35 | 0
|  | 0.25 | 41 | 0.92 |  |  | 0.25 | 45 | 1.35
|  | 0.5 | 52 | 2.09 |  |  | 0.5 | 54 | 2.97
|  | 0.75 | 58 | 3.4 |  |  | 0.75 | 60 | 4.77
|  | 1 | 62 | 4.79 |  |  | 1 | 66 | 6.75
|  | 1.5 | 67 | 7.81 |  |  | 1.5 | 70 | 10.95
|  | 2 | 62 | 10.6 |  |  | 2 | 65 | 14.85
|  | 2.5 | 51 | 12.89 |  |  | 2.5 | 56 | 18.21
|  | 3 | 48 | 15.05 |  |  | 3 | 49 | 21.15
|  | 3.5 | 41 | 16.9 |  |  | 3.5 | 46 | 23.91
|  | 4 | 37 | 18.56 |  |  | 4 | 41 | 26.37
|  | 4.5 | 33 | 20.05 |  |  | 4.5 | 34 | 28.41
|  | 5 | 30 | 21.4 |  |  | 5 | 32 | 30.33
|  | 5.5 | 29 | 22.7 |  |  | 5.5 | 32 | 32.25
|  | 6 | 26 | 23.87 |  |  | 6 | 29 | 33.99
|  | 7 | 26 | 26.21 |  |  | 7 | 29 | 37.47
|  | 8 | 26 | 28.55 |  |  | 8 | 29 | 40.95
|  | 9 | 26 | 30.89 |  |  | 9 | 29 | 44.43
DATOS |  | 10 | 26 | 33.23 | DATOS |  | 10 | 29 | 47.91
Hormigón | G45 (10) | 11 | 26 | 35.57 | Hormigón | G60 (10) | 11 | 29 | 51.39
Desviación Estándar | 7,9 MPa | 14 | 26 | 42.59 | Desviación Estándar | 8,6 MPa | 14 | 29 | 61.83
Tr | 26 °C | 21 | 26 | 58.97 | Tr | 29 °C | 21 | 29 | 86.19
TD | 0 °C | 28 | 26 | 75.35 | TD | 0 °C | 28 | 29 | 110.55
DATOS GRUPO 11 |  | Edad | Temperatura | Resistencia | DATOS GRUPO 12 |  | Edad | Temperatura | Resistencia
|  | [días] | [°C] | MPa |  |  | [días] | [°C] | MPa
|  | 0 | 29 | 0 |  |  | 0 | 30 | 0
|  | 0.25 | 38 | 0.48 |  |  | 0.25 | 39 | 0.68
|  | 0.5 | 48 | 1.08 |  |  | 0.5 | 49 | 1.54
|  | 0.75 | 52 | 1.73 |  |  | 0.75 | 53 | 2.47
|  | 1 | 59 | 2.46 |  |  | 1 | 59 | 3.5
|  | 1.5 | 63 | 4.04 |  |  | 1.5 | 64 | 5.74
|  | 2 | 59 | 5.51 |  |  | 2 | 58 | 7.77
|  | 2.5 | 48 | 6.71 |  |  | 2.5 | 50 | 9.52
|  | 3 | 44 | 7.81 |  |  | 3 | 44 | 11.06
|  | 3.5 | 38 | 8.76 |  |  | 3.5 | 39 | 12.43
|  | 4 | 34 | 9.61 |  |  | 4 | 35 | 13.65
|  | 4.5 | 27 | 10.29 |  |  | 4.5 | 30 | 14.7
|  | 5 | 25 | 10.91 |  |  | 5 | 27 | 15.65
|  | 5.5 | 24 | 11.51 |  |  | 5.5 | 25 | 16.52
|  | 6 | 22 | 12.06 |  |  | 6 | 23 | 17.33
|  | 7 | 22 | 13.16 |  |  | 7 | 23 | 18.94
|  | 8 | 22 | 14.26 |  |  | 8 | 23 | 20.55
|  | 9 | 22 | 15.36 |  |  | 9 | 23 | 22.16
DATOS |  | 10 | 22 | 16.46 | DATOS |  | 10 | 23 | 23.77
Hormigón | G25 (10) | 11 | 22 | 17.56 | Hormigón | G35 (10) | 11 | 23 | 25.38
Desviación Estándar | 9,6 MPa | 14 | 22 | 20.86 | Desviación Estándar | 5 MPa | 14 | 23 | 30.21
Tr | 22 °C | 21 | 22 | 28.56 | Tr | 23 °C | 21 | 23 | 41.48
TD | 0 °C | 28 | 22 | 36.26 | TD | 0 °C | 28 | 23 | 52.75
DATOS GRUPO 13 |  | Edad | Temperatura | Resistencia | DATOS GRUPO 14 |  | Edad | Temperatura | Resistencia
|  | [días] | [°C] | MPa |  |  | [días] | [°C] | MPa
|  | 0 | 24 | 0 |  |  | 0 | 24 | 0
|  | 0.25 | 38 | 0.38 |  |  | 0.25 | 36 | 0.36
|  | 0.5 | 43 | 0.81 |  |  | 0.5 | 39 | 0.75
|  | 0.75 | 56 | 1.37 |  |  | 0.75 | 55 | 1.3
|  | 1 | 54 | 1.91 |  |  | 1 | 61 | 1.91
|  | 1.5 | 57 | 3.05 |  |  | 1.5 | 59 | 3.09
|  | 2 | 56 | 4.17 |  |  | 2 | 58 | 4.25
|  | 2.5 | 47 | 5.11 |  |  | 2.5 | 50 | 5.25
|  | 3 | 46 | 6.03 |  |  | 3 | 49 | 6.23
|  | 3.5 | 38 | 6.79 |  |  | 3.5 | 34 | 6.91
|  | 4 | 33 | 7.45 |  |  | 4 | 33 | 7.57
|  | 4.5 | 32 | 8.09 |  |  | 4.5 | 30 | 8.17
|  | 5 | 20 | 8.49 |  |  | 5 | 25 | 8.67
|  | 5.5 | 21 | 8.91 |  |  | 5.5 | 23 | 9.13
|  | 6 | 17 | 9.25 |  |  | 6 | 17 | 9.47
|  | 7 | 17 | 9.93 |  |  | 7 | 16 | 10.11
|  | 8 | 17 | 10.61 |  |  | 8 | 16 | 10.75
|  | 9 | 17 | 11.29 |  |  | 9 | 16 | 11.39
DATOS |  | 10 | 17 | 11.97 | DATOS |  | 10 | 16 | 12.03
Hormigón | G20 (10) | 11 | 17 | 12.65 | Hormigón | G20 (10) | 11 | 16 | 12.67
Desviación Estándar | 3,97 MPa | 14 | 17 | 14.69 | Desviación Estándar | 4,04 MPa | 14 | 16 | 14.59
Tr | 17 °C | 21 | 17 | 19.45 | Tr | 16 °C | 21 | 16 | 19.07
TD | 0 °C | 28 | 17 | 24.21 | TD | 0 °C | 28 | 16 | 23.55
DATOS GRUPO 15 |  | Edad | Temperatura | Resistencia | DATOS GRUPO 16 |  | Edad | Temperatura | Resistencia
|  | [días] | [°C] | MPa |  |  | [días] | [°C] | MPa
|  | 0 | 33 | 0 |  |  | 0 | 22 | 0
|  | 0.25 | 45 | 0.56 |  |  | 0.25 | 33 | 0.41
|  | 0.5 | 53 | 1.23 |  |  | 0.5 | 36 | 0.86
|  | 0.75 | 60 | 1.98 |  |  | 0.75 | 57 | 1.58
|  | 1 | 62 | 2.75 |  |  | 1 | 59 | 2.31
|  | 1.5 | 61 | 4.28 |  |  | 1.5 | 65 | 3.94
|  | 2 | 54 | 5.63 |  |  | 2 | 56 | 5.34
|  | 2.5 | 52 | 6.93 |  |  | 2.5 | 52 | 6.64
|  | 3 | 50 | 8.18 |  |  | 3 | 45 | 7.76
|  | 3.5 | 47 | 9.35 |  |  | 3.5 | 33 | 8.59
|  | 4 | 40 | 10.35 |  |  | 4 | 32 | 9.39
|  | 4.5 | 35 | 11.23 |  |  | 4.5 | 30 | 10.14
|  | 5 | 30 | 11.98 |  |  | 5 | 29 | 10.86
|  | 5.5 | 24 | 12.58 |  |  | 5.5 | 29 | 11.59
|  | 6 | 20 | 13.08 |  |  | 6 | 23 | 12.16
|  | 7 | 20 | 14.08 |  |  | 7 | 19 | 13.11
|  | 8 | 20 | 15.08 |  |  | 8 | 19 | 14.06
|  | 9 | 20 | 16.08 |  |  | 9 | 19 | 15.01
DATOS |  | 10 | 20 | 17.08 | DATOS |  | 10 | 19 | 15.96
Hormigón | G25 (10) | 11 | 20 | 18.08 | Hormigón | G25 (5) | 11 | 19 | 16.91
Desviación Estándar | 3,28 MPa | 14 | 20 | 21.08 | Desviación Estándar | 3,5 MPa | 14 | 19 | 19.76
Tr | 20 °C | 21 | 20 | 28.08 | Tr | 19 °C | 21 | 19 | 26.41
TD | 0 °C | 28 | 20 | 35.08 | TD | 0 °C | 28 | 19 | 33.06
DATOS GRUPO 17 |  | Edad | Temperatura | Resistencia | DATOS GRUPO 18 |  | Edad | Temperatura | Resistencia
|  | [días] | [°C] | MPa |  |  | [días] | [°C] | MPa
|  | 0 | 26 | 0 |  |  | 0 | 29 | 0
|  | 0.25 | 39 | 0.39 |  |  | 0.25 | 35 | 0.35
|  | 0.5 | 45 | 0.84 |  |  | 0.5 | 43 | 0.78
|  | 0.75 | 55 | 1.39 |  |  | 0.75 | 54 | 1.32
|  | 1 | 57 | 1.96 |  |  | 1 | 62 | 1.94
|  | 1.5 | 62 | 3.2 |  |  | 1.5 | 65 | 3.24
|  | 2 | 59 | 4.38 |  |  | 2 | 63 | 4.5
|  | 2.5 | 58 | 5.54 |  |  | 2.5 | 62 | 5.74
|  | 3 | 47 | 6.48 |  |  | 3 | 58 | 6.9
|  | 3.5 | 31 | 7.1 |  |  | 3.5 | 51 | 7.92
|  | 4 | 30 | 7.7 |  |  | 4 | 46 | 8.84
|  | 4.5 | 28 | 8.26 |  |  | 4.5 | 40 | 9.64
|  | 5 | 28 | 8.82 |  |  | 5 | 34 | 10.32
|  | 5.5 | 27 | 9.36 |  |  | 5.5 | 28 | 10.88
|  | 6 | 20 | 9.76 |  |  | 6 | 20 | 11.28
|  | 7 | 20 | 10.56 |  |  | 7 | 20 | 12.08
|  | 8 | 20 | 11.36 |  |  | 8 | 20 | 12.88
|  | 9 | 20 | 12.16 |  |  | 9 | 20 | 13.68
DATOS |  | 10 | 20 | 12.96 | DATOS |  | 10 | 20 | 14.48
Hormigón | G20 (5) | 11 | 20 | 13.76 | Hormigón | G20 (10) | 11 | 20 | 15.28
Desviación Estándar | 3,2 MPa | 14 | 20 | 16.16 | Desviación Estándar | 3,5 MPa | 14 | 20 | 17.68
Tr | 20 °C | 21 | 20 | 21.76 | Tr | 20 °C | 21 | 20 | 23.28
TD | 0 °C | 28 | 20 | 27.36 | TD | 0 °C | 28 | 20 | 28.88
DATOS GRUPO 19 |  | Edad | Temperatura | Resistencia | DATOS GRUPO 20 |  | Edad | Temperatura | Resistencia
|  | [días] | [°C] | MPa |  |  | [días] | [°C] | MPa
|  | 0 | 29 | 0 |  |  | 0 | 29 | 0
|  | 0.25 | 38 | 0.38 |  |  | 0.25 | 38 | 0.38
|  | 0.5 | 47 | 0.85 |  |  | 0.5 | 47 | 0.85
|  | 0.75 | 63 | 1.48 |  |  | 0.75 | 63 | 1.48
|  | 1 | 66 | 2.14 |  |  | 1 | 66 | 2.14
|  | 1.5 | 59 | 3.32 |  |  | 1.5 | 59 | 3.32
|  | 2 | 55 | 4.42 |  |  | 2 | 55 | 4.42
|  | 2.5 | 52 | 5.46 |  |  | 2.5 | 52 | 5.46
|  | 3 | 50 | 6.46 |  |  | 3 | 50 | 6.46
|  | 3.5 | 45 | 7.36 |  |  | 3.5 | 45 | 7.36
|  | 4 | 41 | 8.18 |  |  | 4 | 41 | 8.18
|  | 4.5 | 37 | 8.92 |  |  | 4.5 | 37 | 8.92
|  | 5 | 29 | 9.5 |  |  | 5 | 29 | 9.5
|  | 5.5 | 23 | 9.96 |  |  | 5.5 | 23 | 9.96
|  | 6 | 18 | 10.32 |  |  | 6 | 18 | 10.32
|  | 7 | 18 | 11.04 |  |  | 7 | 18 | 11.04
|  | 8 | 18 | 11.76 |  |  | 8 | 18 | 11.76
|  | 9 | 18 | 12.48 |  |  | 9 | 18 | 12.48
DATOS |  | 10 | 18 | 13.2 | DATOS |  | 10 | 18 | 13.2
Hormigón | G20 (5) | 11 | 18 | 13.92 | Hormigón | G20 (5) | 11 | 18 | 13.92
Desviación Estándar | 3 MPa | 14 | 18 | 16.08 | Desviación Estándar | 3 MPa | 14 | 18 | 16.08
Tr | 18 °C | 21 | 18 | 21.12 | Tr | 18 °C | 21 | 18 | 21.12
TD | 0 °C | 28 | 18 | 26.16 | TD | 0 °C | 28 | 18 | 26.16
DATOS GRUPO 21 |  | Edad | Temperatura | Resistencia
|  | [días] | [°C] | MPa
|  | 0 | 33 | 0
|  | 0.25 | 43 | 0.54
|  | 0.5 | 55 | 1.23
|  | 0.75 | 67 | 2.06
|  | 1 | 66 | 2.89
|  | 1.5 | 62 | 4.44
|  | 2 | 59 | 5.91
|  | 2.5 | 56 | 7.31
|  | 3 | 51 | 8.59
|  | 3.5 | 45 | 9.71
|  | 4 | 42 | 10.76
|  | 4.5 | 40 | 11.76
|  | 5 | 35 | 12.64
|  | 5.5 | 29 | 13.36
|  | 6 | 19 | 13.84
|  | 7 | 19 | 14.79
|  | 8 | 19 | 15.74
|  | 9 | 19 | 16.69
DATOS |  | 10 | 19 | 17.64
Hormigón | G25 (10) | 11 | 19 | 18.59
Desviación Estándar | 3,21 MPa | 14 | 19 | 21.44
Tr | 19 °C | 21 | 19 | 28.09
TD | 0 °C | 28 | 19 | 34.74

## Desarrollo Moldajes
Datos por grupo | [6 empty] | clave acrobat aci 347-14 | M2348347
Grupo | Tipo de Cemento | Cono de Asentamiento (mm) | Densidad (kg/m3) | Altura de Colocación (m) | Temperatura (°C) | Presión Lateral (kPa)
5 | II | 148.1631195 | 2376.221 | 6.107191 | 16.37927051 | 88.50523
Datos enunciado
Longitud | 10 | m
Rendimiento bomba | 80 | m3/hr
Rendimiento camion | 10 | m3/hr
Dimenciones muro
largo | 6 | m
ancho | 0.4 | m
Hormigon G35(10)
Cemento tipo | II
Se asume un cemento sin retardante

## Datos Moldajes
Grupo | Tipo de Cemento | Cono de Asentamiento (mm) | Densidad (kg/m3) | Altura de Colocación (m) | Temperatura (°C) | Presión Lateral (kPa)
1 | III | 168.9063456 | 2357.233 | 2.09484 | 10.68945265 | 57.5492
2 | II | 125.1817565 | 2581.265 | 4.027815 | 9.239518036 | 57.42382
3 | II | 134.1920329 | 2036.357 | 9.484174 | 20.36704756 | 71.6343
4 | I | 115.8631587 | 2088.08 | 5.040868 | 12.40796391 | 127.0161
5 | II | 148.1631195 | 2376.221 | 6.107191 | 16.37927051 | 88.50523
6 | II | 144.7800846 | 2636.688 | 4.980734 | 22.71383521 | 55.13832
7 | II | 101.662824 | 1997.498 | 2.422965 | 20.62447713 | 90.87337
8 | II | 139.1133987 | 1822.174 | 6.246638 | 25.11331435 | 96.18816
9 | II | 101.514137 | 2529.88 | 9.813434 | 23.33883305 | 74.64344
10 | III | 143.4964432 | 3315.617 | 6.457661 | 22.14928194 | 123.8231
11 | II | 141.7707435 | 3450.921 | 8.168865 | 14.86148973 | 72.98756
12 | I | 128.7186354 | 3001.894 | 2.847308 | 18.41753825 | 103.7209
13 | II | 146.7952189 | 3255.964 | 4.027891 | 6.520184075 | 132.3365
14 | I | 129.5460026 | 2436.99 | 3.114007 | 11.04675205 | 114.2062
15 | I | 174.6796864 | 3220.78 | 8.888618 | 7.28976769 | 64.00748
16 | III | 117.0281473 | 3369.122 | 4.914865 | 27.43824971 | 57.53557
17 | III | 125.3654193 | 2709.405 | 1.990427 | 13.83934666 | 75.74861
18 | II | 111.761254 | 3538.658 | 5.66001 | 19.58199667 | 92.21589
19 | III | 139.4395448 | 1918.488 | 2.482424 | 21.43338962 | 103.9483
20 | I | 115.6040554 | 1700 | 7.1 | 15.66587557 | 97
21 | II | 137 | 1711.298 | 6.64364 | 18.7 | 109.5061

## Datos wc
|  |  |  | MEZCLA USADA CON CEMENTO CORRIENTE | [6 empty] | MEZCLA USADA CON CEMENTO DE ALTA RESISTENCIA
| Especificaciones de Calidad |  |  | Dosis usadas - Corriente |  |  | Resistencias alcanzadas - Corrientes |  |  |  | Dosis usadas - Alta Resistencia |  |  | Resistencias alcanzadas - Alta Resistencia |  |  |  | Dosis que requerirán para su caso
Grupo | Resistencia fc' [MPa] | Defectuosos [%] | Desviación Estándar [MPa] | Agua Zapatas [kg/m3] | Cemento Z1 [kg/m3] | Cemento Z2 [kg/m3] | Resistencia 14 días Z1 [MPa] | Resistencia 14 días Z2 [MPa] | Resistencia 28 días Z1 [MPa] | Resistencia 28 días Z2 [MPa] | Agua Vigas [kg/m3] | Cemento V1 [kg/m3] | Cemento V2 [kg/m3] | Resistencia 14 días V1 [MPa] | Resistencia 14 días V2 [MPa] | Resistencia 28 días V1 [MPa] | Resistencia 28 días V2 [MPa] | Agua Columnas [kg/m3]
1 | 27.17668 | 4.10239 | 1.012985 | 189.7453 | 351.3659 | 390.8865 | 26.06101 | 20.82771 | 34.74802 | 30.18509 | 169.3567 | 318.2948 | 466.5438 | 31.59942 | 38.18908 | 38.53588 | 49.59621 | 145.565
2 | 28.32527 | 9.945633 | 4.120795 | 174.1339 | 436.1605 | 384.3863 | 17.44186 | 15.47925 | 23.25581 | 22.43369 | 155.4717 | 347.5243 | 409.3111 | 23.18934 | 21.02397 | 28.27969 | 27.30386 | 158.4468
3 | 26.77461 | 9.508535 | 3.673512 | 199.9315 | 436.0042 | 357.2873 | 20.02611 | 17.03789 | 26.70148 | 24.6926 | 156.1796 | 365.9133 | 376.929 | 23.05882 | 22.35153 | 28.12052 | 29.02796 | 169.4583
4 | 40.97939 | 1.381913 | 4.927391 | 178.1248 | 345.0709 | 462.1248 | 23.68841 | 15.56359 | 31.58455 | 22.55593 | 140.1598 | 370.6428 | 413.4622 | 36.85146 | 37.48987 | 44.94081 | 48.68815 | 149.5255
5 | 28.8552 | 3.714154 | 3.419287 | 166.3243 | 432.2349 | 312.4203 | 20.4489 | 15.46842 | 27.2652 | 22.418 | 153.6784 | 324.6756 | 381.6532 | 24.235 | 33.19731 | 29.55488 | 43.11339 | 140.81
6 | 40.6666 | 6.999396 | 3.868875 | 160.3387 | 319.0392 | 443.8157 | 23.85963 | 19.80083 | 31.81284 | 28.69686 | 160.9441 | 474.476 | 300.3825 | 34.71328 | 34.16362 | 42.33327 | 44.36834 | 145.688
7 | 35.99072 | 3.768334 | 4.911156 | 163.0213 | 379.4333 | 457.1275 | 17.3418 | 15.55235 | 23.1224 | 22.53964 | 133.2064 | 477.6878 | 428.6531 | 28.13721 | 36.28782 | 34.31367 | 47.12703 | 145.8212
8 | 35.45301 | 8.400148 | 1.766946 | 188.0046 | 354.4074 | 432.2573 | 20.23258 | 15.54267 | 26.97677 | 22.5256 | 146.827 | 453.1053 | 408.9029 | 40.77781 | 34.28309 | 49.72904 | 44.52349 | 157.2712
9 | 36.07148 | 1.658183 | 1.633794 | 198.207 | 310.3169 | 466.0332 | 21.96404 | 19.18443 | 29.28538 | 27.80352 | 157.2454 | 391.7129 | 405.9604 | 38.53742 | 25.78238 | 46.99685 | 33.48361 | 152.8603
10 | 27.93153 | 4.810436 | 4.338567 | 179.2806 | 468.2362 | 360.9241 | 18.54447 | 21.40283 | 24.72597 | 31.01859 | 158.1626 | 320.9333 | 354.8553 | 30.07383 | 25.92827 | 36.6754 | 33.67308 | 156.3316
11 | 38.32456 | 2.372766 | 3.065305 | 198.5383 | 308.8134 | 469.807 | 26.10652 | 15.81277 | 34.8087 | 22.91706 | 154.8398 | 358.8703 | 459.8125 | 31.60897 | 28.09684 | 38.54752 | 36.4894 | 153.5985
12 | 31.02011 | 2.509326 | 3.380548 | 168.4694 | 323.8232 | 410.2198 | 19.22626 | 20.42284 | 25.63501 | 29.59831 | 138.7667 | 403.0055 | 439.5148 | 26.99933 | 35.75799 | 32.92602 | 46.43895 | 163.3761
13 | 37.13731 | 3.229879 | 4.487573 | 167.4903 | 352.7192 | 412.62 | 23.95094 | 20.06746 | 31.93458 | 29.08328 | 165.1813 | 404.4477 | 468.13 | 33.31297 | 20.90303 | 40.62558 | 27.14679 | 162.0613
14 | 29.38885 | 9.24544 | 3.689949 | 168.5916 | 302.1418 | 303.1875 | 23.6893 | 18.74656 | 31.58573 | 27.16892 | 162.9579 | 371.0976 | 424.8823 | 27.94664 | 32.64863 | 34.08127 | 42.40081 | 153.0039
15 | 35.02811 | 3.960489 | 4.301742 | 185.1179 | 472.1004 | 458.3045 | 18.84529 | 15.4565 | 25.12706 | 22.40072 | 149.4619 | 365.2535 | 338.5378 | 30.53987 | 36.18976 | 37.24374 | 46.99969 | 148.5516
16 | 25.56896 | 7.761427 | 4.173448 | 154.8953 | 316.884 | 448.9887 | 23.09532 | 16.03722 | 30.79376 | 23.24235 | 148.9247 | 438.1061 | 456.5074 | 37.16671 | 30.89123 | 45.32525 | 40.11849 | 170.9559
17 | 35.74742 | 6.741611 | 3.586619 | 159.3238 | 443.955 | 400.8524 | 19.15164 | 22.018 | 25.53551 | 31.91014 | 167.4319 | 393.7053 | 432.4469 | 37.86795 | 26.0681 | 46.18043 | 33.85468 | 141.4889
18 | 34.63811 | 5.387277 | 3.209814 | 178.9631 | 427.5356 | 391.9445 | 17.37284 | 16.08045 | 23.16379 | 23.30501 | 159.8066 | 463.5593 | 380.2138 | 23.65049 | 22.64563 | 28.84206 | 29.40991 | 156.5698
19 | 44.23933 | 6.536023 | 2.923411 | 156.3296 | 376.4669 | 390.2106 | 18.45975 | 19.5704 | 24.61299 | 28.36289 | 157.5528 | 375.1584 | 384.7075 | 26.16886 | 23.39416 | 31.91324 | 30.38202 | 158.1115
20 | 39.73821 | 7.480768 | 2.215087 | 189.1926 | 407.7048 | 379.9172 | 20.16572 | 23.63122 | 26.88763 | 34.24814 | 152.2698 | 429.1743 | 420.03 | 35.71695 | 30.86515 | 43.55725 | 40.08461 | 179.2581
21 | 37.0475 | 5.762419 | 2.005858 | 174.8591 | 388.2833 | 336.3365 | 22.18106 | 18.73346 | 29.57474 | 27.14995 | 165.7795 | 446.3021 | 434.3908 | 40.84906 | 28.02383 | 49.81593 | 36.39458 | 140.3075
22 | 35.69275 | 6.428679 | 1.510234 | 159.7606 | 423.3206 | 300.2277 | 17.5574 | 22.40072 | 23.40987 | 32.46481 | 151.7495 | 467.8641 | 379.4382 | 30.21224 | 31.17055 | 36.84419 | 40.48123 | 149.5034

## Bolomey y Venaut
|  |  |  | MEZCLA USADA CON CEMENTO CORRIENTE | [6 empty] | MEZCLA USADA CON CEMENTO DE ALTA RESISTENCIA
| Especificaciones de Calidad |  |  | Dosis usadas - Corriente |  |  | Resistencias alcanzadas - Corrientes |  |  |  | Dosis usadas - Alta Resistencia |  |  | Resistencias alcanzadas - Alta Resistencia |  |  |  | Dosis que requerirán para su caso
Grupo | Resistencia fc' [MPa] | Defectuosos [%] | Desviación Estándar [MPa] | Agua Zapatas [kg/m3] | Cemento Z1 [kg/m3] | Cemento Z2 [kg/m3] | Resistencia 14 días Z1 [MPa] | Resistencia 14 días Z2 [MPa] | Resistencia 28 días Z1 [MPa] | Resistencia 28 días Z2 [MPa] | Agua Vigas [kg/m3] | Cemento V1 [kg/m3] | Cemento V2 [kg/m3] | Resistencia 14 días V1 [MPa] | Resistencia 14 días V2 [MPa] | Resistencia 28 días V1 [MPa] | Resistencia 28 días V2 [MPa] | Agua Columnas [kg/m3]
5 | 28.8552 | 3.714154 | 3.419287 | 166.3243 | 432.2349 | 312.4203 | 20.4489 | 15.46842 | 27.2652 | 22.418 | 153.6784 | 324.6756 | 381.6532 | 24.235 | 33.19731 | 29.55488 | 43.11339 | 140.81
Interpolación defectusos
% | t |  |  | Cemento Corriente |  |  |  |  | Cemento alta resistencia
2.5 | 1.96 |  |  | c/w - Z1 | 3.069633 |  |  |  | c/w - V1 | 2.305771
5 | 1.645 |  |  | c/w - Z2 | 2.218737 |  |  |  | c/w - V2 | 2.710414
3.714154 | 2.112983 |  |  | a14 | 5.85882 |  |  |  | a14 | 22.4
|  |  |  | b14 | -0.420462 |  |  |  | b14 | 1.22786
Resistencia requerida |  |  |  | a28 | 5.70588 |  |  |  | a28 | 33.9
fcm (28 dias) | 36.0801 | [Mpa] |  | b28 | -1.70928 |  |  |  | b28 | 1.43832
90%*fcm | 32.47209 | [Mpa] |  | c_28 | 767.4267 | [kg/m3] |  |  | c_28 | 416.2481 | [kg/m3]
|  |  |  | c_28/w | 5.450089 |  |  |  | c_28/w | 2.956099
|  |  |  | R_14 | 34.3945 | [Mpa] |  |  | R_14 | 38.71255 | [Mpa]
Bolomey |  |  |  | K1 | 27.9556 |  |  |  | K1 | 48.7233
|  |  |  | K2 | 5.61406 |  |  |  | K2 | -8.73667
|  |  |  | t_desmolde | 6.375226 | dias |  |  | t_desmolde | 72.46283 | dias
|  |  |  | Datos para el calculo de costos | [5 empty] | Corriente | Alta resist.
Venaut |  |  |  | Cemento corritente |  | 100 | [$/kg] |  | Costo * m3 | 76742.67 | 58274.74
|  |  |  | Cemento alta resist. |  | 140 | [$/kg] |  | Moldaje | 2550.09 | 28985.13
|  |  |  | Moldajes |  | 400 | [$/dia] |  | Total | 79292.76 | 87259.87
Para los costos se supone 1m3 de elemento